## FMEA
|  |  |  | O.produksi |  |  | O.mesin |  |  | Shift Leader |  |  | Akumulasi
Proses | Kode | Mode kegagalan (Failure Mode) | Potensi akibat dari kegagalan (Potential failure effect) | S | O | D | S | O | D | S | O | D | S | O | D | RPN
Extruder (Roll sheet) | A1 | Area hopper dan extruder kotor | Kerusakan pada mesin akibat akumulasi kotoran | 5 | 4 | 6 | 6 | 2 | 2 | 4 | 7 | 5 | 5 | 4.333333 | 4.333333 | 93.88889
| A2 | Salah memasukkan material | Kerugian material | 4 | 2 | 4 | 4 | 3 | 1 | 6 | 4 | 8 | 4.666667 | 3 | 4.333333 | 60.66667
| A3 | Hasil ketebalan sheet tidak rata | Reject akibat tidak memenuhi standart | 5 | 3 | 9 | 6 | 3 | 8 | 5 | 2 | 7 | 5.333333 | 2.666667 | 8 | 113.7778
Thermoforming | B1 | Mold (cetakan) miring | Reject cup | 9 | 4 | 9 | 6 | 3 | 9 | 7 | 3 | 8 | 7.333333 | 3.333333 | 8.666667 | 211.8519
| B2 | Mold cutting belum di gerinding | Reject cup | 6 | 1 | 7 | 7 | 2 | 6 | 6 | 1 | 3 | 6.333333 | 1.333333 | 5.333333 | 45.03704
| B3 | Design plug assist mengalami kausan | Reject cup | 8 | 5 | 6 | 10 | 5 | 2 | 9 | 4 | 3 | 9 | 4.666667 | 3.666667 | 154
| B4 | Terdapat sisa produk sebelumnya di area produksi | Penumpukan sisa material | 2 | 2 | 6 | 1 | 2 | 10 | 3 | 2 | 8 | 2 | 2 | 8 | 32
| B5 | Static bar tidak berfungsi | Reject cup | 6 | 4 | 4 | 8 | 5 | 7 | 6 | 4 | 10 | 6.666667 | 4.333333 | 7 | 202.2222
| B6 | Salah upload resipe parameter | Reject cup | 9 | 2 | 3 | 10 | 3 | 4 | 9 | 2 | 7 | 9.333333 | 2.333333 | 4.666667 | 101.6296
| B7 | Cup jatuh didalam mesin thermoforming | Reject cup | 4 | 3 | 2 | 2 | 1 | 4 | 3 | 1 | 9 | 3 | 1.666667 | 5 | 25
| B8 | Cup jatuh dibawah conveyor | Reject cup | 2 | 2 | 1 | 3 | 2 | 3 | 3 | 1 | 10 | 2.666667 | 1.666667 | 4.666667 | 20.74074
| B9 | Setting temperature melebihi range standard | Reject cup | 10 | 9 | 3 | 10 | 7 | 6 | 10 | 3 | 4 | 10 | 6.333333 | 4.333333 | 240
Printing | C1 | Static bar tidak berfungsi | Reject cup | 8 | 8 | 2 | 8 | 5 | 4 | 8 | 4 | 7 | 8 | 5.666667 | 4.333333 | 196.4444
| C2 | Bearing roll mengalami aus | Reject cup | 5 | 7 | 6 | 6 | 5 | 7 | 6 | 3 | 6 | 5.666667 | 5 | 6.333333 | 179.4444
| C3 | Life time lampu UV atau lampu UV tidak berfungsi | Reject cup | 6 | 5 | 2 | 7 | 3 | 5 | 6 | 4 | 6 | 6.333333 | 4 | 4.333333 | 109.7778
| C4 | Terdapat bercak tinta didalam cup | Reject cup | 4 | 5 | 6 | 5 | 2 | 7 | 4 | 2 | 7 | 4.333333 | 3 | 6.666667 | 86.66667
Packaging | D1 | Jumlah cup per karton kurang | Pengembalian produk | 2 | 1 | 8 | 3 | 2 | 4 | 2 | 1 | 9 | 2.333333 | 1.333333 | 7 | 21.77778
| D2 | Tidak ada inner plastik didalam box kardus | Produk menjadi tidak higenis dan tidak sesuai dengan standar pengemasan. | 3 | 2 | 10 | 4 | 2 | 5 | 2 | 2 | 10 | 3 | 2 | 8.333333 | 50
| D3 | Inner plastik dalam keadaan kotor | Kontaminasi produk yang dapat menyebabkan produk tidak layak digunakan. | 4 | 1 | 9 | 4 | 2 | 3 | 4 | 2 | 10 | 4 | 1.666667 | 7.333333 | 48.88889
| D4 | Kontaminasi benda asing di area packing | Kontaminasi produk yang dapat menyebabkan produk tidak layak digunakan. | 6 | 4 | 10 | 6 | 2 | 7 | 2 | 1 | 8 | 4.666667 | 2.333333 | 8.333333 | 90.74074
Out going inspection | E1 | Lipatan inner plastik tidak tertutup sempurna | Kontaminasi produk akibat paparan langsung terhadap lingkungan luar. | 2 | 1 | 10 | 1 | 1 | 5 | 2 | 1 | 6 | 1.666667 | 1 | 7 | 11.66667
| E2 | Label terkelupas atau kurang melekat sempurna | Informasi produk tidak jelas atau hilang | 3 | 1 | 9 | 3 | 2 | 8 | 4 | 3 | 10 | 3.333333 | 2 | 9 | 60
23

## 5 WHYS
Failure | Why 1 | Why 2 | Why 3 | Why 4 | Why 5
Setting temperature melebihi range standard | Operator menaikkan suhu untuk mempercepat proses. | Operator tidak memiliki pemahaman yang cukup tentang efek suhu berlebih terhadap mesin. | Kurangnya pelatihan mengenai standar suhu dan dampaknya tidak diberikan secara rutin atau kurang efektif. | Perusahaan belum menetapkan SOP yang ketat atau kurang menyadari pentingnya pelatihan untuk operator.
| Sensor suhu tidak berfungsi dengan baik (error atau kalibrasi tidak akurat) | Sensor sudah aus atau tidak dikalibrasi secara berkala. | Tidak ada jadwal pemeliharaan rutin atau pengecekan sensor secara berkala.
| Operator mesin tidak mengikuti prosedur standar operasional (SOP) saat mengatur suhu. | Operator tidak memahami pentingnya parameter suhu yang sesuai standard. | Kurangnya pelatihan atau pengarahan terkait pentingnya menjaga suhu dalam range standar. | Belum memiliki jadwal pelatihan rutin untuk memastikan pemahaman operator. | Belum ada kebijakan khusus atau prioritas untuk meningkatkan kompetensi operator secara berkala
| Kelalaian operator | Operator terburu-buru | Operator tidak fokus dan tidak teliti

## TOPSIS
Penilaian kriteria BCOR | [5 empty] | Persamaan 1 |  |  |  |  | Persamaan 2 |  |  |  | Persamaan 3
Kode | Mitigasi (Solusi alternatif) | C1 | C2 | C3 | C4 | Alternatif | Kriteria |  |  |  | Nama kriteria | Ci | Level Variabel | Bobot | Ci | Solusi ideal |  |  |  | Max | Min
U1 | Melakukan pengawasan terhadap SOP yang ada secara ketat dan memberikan informasi pertunjuk kerja[18] | 3 | 4 | 3 | 3 |  | C1 | C2 | C3 | C4 | Benefit | C1 | Sangat penting | 1 | C1 | 0.3464102 | 0.4618802 | 0.5773503 | 0.5773503 | 0.5773503 | 0.3464102
U2 | Melakukan maintenance mesin secara berkala dan menjaga kebersihan mesin[19],[20] | 4 | 3 | 3 | 4 | A1 | 0.3464102 | 0.5656854 | 0.4866643 | 0.4242641 | Cost | C2 | Cukup penting | 0.5 | C2 | 0.2828427 | 0.212132 | 0.212132 | 0.2828427 | 0.2828427 | 0.212
U3 | Memberikan pelatihan kepada operator untuk memastikan bahwa operator paham tentang standard setting temperature[21] | 5 | 3 | 4 | 3 | A2 | 0.4618802 | 0.4242641 | 0.4866643 | 0.5656854 | Opportunity | C3 | Penting | 0.75 | C3 | 0.3649982 | 0.3649982 | 0.4866643 | 0.2433321 | 0.4866643 | 0.2433321
U4 | Pemantauan kinerja operator agar tetap fokus dan teliti agar setting temperatute tetap dibatas standard[19] | 5 | 4 | 2 | 4 | A3 | 0.5773503 | 0.4242641 | 0.6488857 | 0.4242641 | Risk | C4 | Sangat penting | 1 | C4 | 0.4242641 | 0.5656854 | 0.4242641 | 0.5656854 | 0.5656854 | 0.4242641
[6 empty] | A4 | 0.5773503 | 0.5656854 | 0.3244428 | 0.5656854
[6 empty] | Pembagi | 8.660254 | 7.071068 | 6.164414 | 7.071068 |  |  |  |  | Persamaan 4,5
[16 empty] | C1 | C2 | C3 | C4
[15 empty] | V+ | 0.5773503 | 0.2828427 | 0.4866643 | 0.5656854
[15 empty] | V- | 0.3464102 | 0.212 | 0.2433321 | 0.4242641
Persamaan 7,8
[16 empty] | Alternatif | Jarak |  | Alternatif | Jarak
[15 empty] | v+ | A1 | 0.296877 | v- | A1 | 0.1407882
[16 empty] | A2 | 0.1820329 |  | A2 | 0.2193991
[16 empty] | A3 | 0.1581139 |  | A3 | 0.3354756
[16 empty] | A4 | 0.2433321 |  | A4 | 0.2799143
Persamaan 9
[15 empty] | Alternatif | Nilai | Ranking
[15 empty] | A1 | 0.3216801 | 4
[15 empty] | A2 | 0.5465412 | 2
[15 empty] | A3 | 0.6796652 | 1
[15 empty] | A4 | 0.5349569 | 3